## Sheet2
密码：1

## 目录
冲剪力
压印力
V弯曲力
U弯曲力
模具估重
圆形利用率
卷料利用率
圆拉伸展开1
圆拉伸展开2
圆拉伸展开3
圆拉伸展开4
圆拉伸展开5
圆拉伸展开6
圆拉伸展开7
圆拉伸展开8
方拉伸展开1
方拉伸展开2
弯曲展开
拉伸率
STD 偏心負荷
G2 偏心負荷
G1 偏心負荷
OCP-N 偏心負荷
新OCP 偏心負荷
冲压工程规划
机械手规划
密码
访问鸿鹰
鸿鹰冲模工程计算器

## 剪切力計算
落料剪切力之理論(參考)值計算
最大抗剪應力 : |  | 256.49715 | 噸 |  | 沖剪所需能量 |  |  | 662.0997 |  | Kg-m | [10 empty] | 列印日期 : |  | 2018-11-07
B.選擇材料特性 |  | A.選擇材料種類 |  |  |  | 剪斷長度計算工具
我選擇 | 2 | 我選擇 | 11 | 軟質 | 硬質 | Ⅰ. |  |  |  | Ⅱ. |  |  |  | Ⅲ. |  |  |  | Ⅳ. |  |  |  | Ⅴ.
1. 軟質 |  | 1. 鉛 |  | 3 | --- | [20 empty] | --- | 0
2. 硬質 |  | 2. 錫 |  | 4 | --- | [20 empty] | --- | 0
|  | 3. 純鋁 |  | 9 | 16 | [20 empty] | 16 | 0
C.輸入材料厚度 |  | 4. 杜拉鋁 |  | 22 | 36 | [20 empty] | 36 | 0
材料厚 | 5 | 5. 耐蝕鋁 |  | 11 | 18 | [9 empty] | a | b | c | [5 empty] | a | b | c | 18 | 0
|  | 6. 鋅 |  | 12 | 20 | [5 empty] | a | b | c | 長度 |  |  |  |  | a | b | c | 長邊 |  |  |  | 20 | 0
D.輸入剪斷長度 |  | 7. 銅 |  | 20 | 30 |  | a | b | c | 長度 |  |  |  | 寬度 |  |  |  | 長軸 |  |  |  | 短邊 |  |  |  | 30 | 0
剪斷長 | 817 | 8. 黃銅 |  | 25 | 40 | 直徑 | 260 |  |  | 寬度 |  |  |  | 圓角 |  |  |  | 短軸 |  |  |  | 高度 |  |  |  | 40 | 0
|  | 9. 磷青銅 |  | 35 | 60 | 數量 | 1 |  |  | 數量 |  |  |  | 數量 |  |  |  | 數量 |  |  |  | 數量 |  |  |  | 60 | 0
E.選擇彈簧壓力 |  | 10. 鈹銅 |  | 45 | 70 | 周長 | 816.8134 | 0 | 0 | 周長 | 0 | 0 | 0 | 周長 | 0 | 0 | 0 | 周長 | 0 | 0 | 0 | 周長 | 0 | 0 | 0 | 70 | 0
我選擇 | 2 | 11. 冷軋鋼(SPCC) |  | 32 | 35 | 剪斷長度合計 : |  |  |  | 816.8134 |  | mm | [13 empty] | 35 | 35 | 0.5162628
1. 10% |  | 12. 冷軋鋼(SPCD) |  | 32 | 35 | [20 empty] | 35 | 0
2. 15% |  | 13. 冷軋鋼(SPCE) |  | 32 | 35 | [20 empty] | 35 | 0
3. 20% |  | 14. 碳鋼0.2%C |  | 32 | 40 | A |  | x | C |  | x | D |  | x | E |  | x | F |  | x | G |  | = |  |  | 40 | 0
|  | 15. 碳鋼0.3%C |  | 36 | 48 | 35 |  | x | 5 |  | x | 817 |  | x | 115% |  | x | 130% |  | x | 120% |  | = |  |  | 48 | 0
F.預留刀刃磨耗 |  | 16. 碳鋼0.4%C |  | 45 | 56 | 備註: | [19 empty] | 56 | 0
我選擇 | 1 | 17. 碳鋼0.6%C |  | 55 | 72 | [20 empty] | 72 | 0
1. 30% |  | 18. 碳鋼0.8%C |  | 70 | 90 | [20 empty] | 90 | 0
2. 35% |  | 19. 碳鋼1.0%C |  | 80 | 105 | [20 empty] | 105 | 0
3. 40% |  | 20. 不銹鋼 |  | 20 | 56 | [20 empty] | 56 | 0
|  | 21. 矽鋼片 |  | 45 | 55 | [20 empty] | 55 | 0
G.預留安全係數 |  | 22. 鎳鋼 |  | 25 | 30 | [20 empty] | 30 | 0
我選擇 | 2 | 23. 熱硬化樹脂 |  | 13 | ---- | [20 empty] | ---- | 0
1. 10% , | 2. 20% | 24. 雲母 |  | 8 | ---- | [20 empty] | ---- | 0
[26 empty] | 35 |  | 0.5162628
0.15
0.3
0.2
圓形
四邊形
四邊圓角
橢圓形
梯形 三角形
長軸
短軸
寬度
寬度
直徑
長邊
短邊
高
回首页
Note on I4: 請利用下列工具幫助您計算剪斷長度 每一種形狀提供3種尺寸計算欄位 如欄位不夠多請分次計算再加總
Note on B5: 請選擇正確的材料特性種類 不正確的輸入計算值將為 " 0 "
Note on E5: 請選擇正確的材料種類 不正確的選擇計算值將為 "0"
Note on B10: 請輸入正確的材料厚度 輸入單位為mm 無輸入時計算值將為 "0"
Note on Y12: 三角形之短邊為 "0"
Note on B13: 請計算並輸入正確周長 輸入單位為mm 無輸入時計算值將為 "0"
Note on B16: 一般選擇 15% 不需要時輸入 " 0 " 輸入錯誤時以 " 0 % "計算
Note on B22: 沖剪過程中模具刃口變鈍會使抗剪力增加30% 一般選擇 35% 不需要時輸入 " 0 " 輸入錯誤時以 0% 計算
Note on B28: 請選擇安全係數 1. 10% 2. 20% 不留安全係數時 , 輸入 " 0 " 無輸入時以 " 0% " 計算

## 板材壓印成型之加工壓力
板材壓印、壓縮成型加工之壓力計算
| 壓印所需之壓力為 : |  |  | 84.75 | 噸
| 壓印所需之能量為 : |  |  | 33.9 | Kg-m | [8 empty] | 列印日期: | 2018-11-07
|  | 沖 頭 |  |  |  | 沖 頭 |  |  |  |  | 沖 頭
|  | 下 模 |  |  |  | 下 模 |  |  |  |  | 下 模
| 1. 文字或花紋之刻入 |  |  |  | 2. 突起沖壓加工 |  |  |  |  | 3. 壓印沖壓加工 |  |  |  | 4. 壓縮成型
[5 empty] | 突起部位之面積不可過大 |  |  |  |  | 壓印深度不可大於材料之30% |  |  | 硬幣及紀念章等
[5 empty] | 面積過大應以引伸或成型計算 |  |  |  |  | 材料側方必須為開放
A. 選擇壓印加工型式
B. 選擇壓印材料為 |  |  | 5 | 軟鋼板 | 250 | Kgs | [5 empty] | 備註 : |  |  |  | 1.5
| kg/mm2 | 文字刻印 | 突起加工 | 壓印加工 | 壓縮成型 |  | 4 | 壓縮成型
1. | 純 鋁 | 8 | 10 | 15 | 110 | [10 empty] | 110 | 0
2. | 鋁合金 | 15 | 14 | 35 | 70 |  | C. 板材壓印之投影面積為 |  |  | 226 | mm2 |  |  |  |  | 70 | 0
3. | 電解銅 | 30 | 25 | 90 | 120 | [10 empty] | 120 | 0
4. | 黃 銅 | 30 | 30 | 100 | 180 |  | D. 壓印板材厚度為 |  | 1 | mm | [5 empty] | 180 | 0
5. | 軟鋼板 | 40 | 40 | 150 | 250 | [10 empty] | 250 | 250
6. | 不銹鋼 | 80 | 90 | 250 | 350 |  | E. 板材壓印深度為 |  | 0.4 | mm | 壓印深度過大 |  |  |  |  | 350 | 0
7. | 鎳 | 50 | 35 | 150 | 180 | [10 empty] | 180 | 0
8 | 銀合金 | 40 | 40 | 170 | 220 |  | F. 沖床型式選用 |  | 1 | 曲柄式沖床 | [5 empty] | 220 | 0
9 | 黃 金 | 18 | 16 | 80 | 150 |  | 1. 曲柄式沖床 | [8 empty] | 150 | 0
10 | 白 銀 | 20 | 18 | 100 | 180 |  | 2. 肘節式沖床 | [8 empty] | 180 | 0
250
回首页

## V型 彎曲力之計算
V型彎曲之彎曲荷重計算
A. 自由彎曲荷重 : | 1.96625 | 噸 |  | B. 限制彎曲荷重 : |  |  | 5.189552 | 噸
自由彎曲能量 : | 816.976875 | Kgf - m |  | 限制彎曲能量 : |  |  | 1467.346 | Kgf - m |  | 列印日期 : | 2018-11-07
| A . 自由彎曲 | [7 empty] | 材料選擇 : |  | 13 | 碳鋼 1.0%C |  | 130 |  | 碳鋼 1.0%C |  | 130
[9 empty] | 1. | 純鋁 | 20 | 8. | 冷軋鋼 (SPCC) | 28
[6 empty] | 板厚= | 1 |  | 2. | 鋁合金 | 45 | 9. | 冷軋鋼 (SPCD) | 45 |  | 5t | 6t | 8t | 10t | 12t | 15t | 20t | 25t
| 1 | [7 empty] | 3. | 鎳鋼 | 60 | 10. | 碳鋼 0.1-0.2%C | 45 | r=t | 1.8 | 1.65 | 1.5 | 1.42 | 1.36 | 1.28 | 1.21 | 1.18
| r | [7 empty] | 4. | 電解銅 | 35 | 11. | 碳鋼 0.3-0.4%C | 70 | r=1.5t | 1.55 | 1.5 | 1.4 | 1.35 | 1.3 | 1.25 | 1.2 | 1.18
|  |  | 2.5 | [5 empty] | 5. | 青銅 (PB) | 60 | 12. | 碳鋼 0.6-0.8%C | 90 | r=2t | 1.42 | 1.39 | 1.32 | 1.28 | 1.25 | 1.21 | 1.19 | 1.18
[6 empty] | 料寬 | 200 |  | 6. | 黃銅 (BS) | 50 | 13. | 碳鋼 1.0%C | 130 | 1 | 1.8 | 1.65 | 1.5 | 1.42 | 1.36 | 1.28 | 1.21 | 1.18
[9 empty] | 7. | 磷青銅 | 70 | 14. | 不銹鋼 (SUS) | 70 | 16 | 1.21
| 16 | [13 empty] | 深度 | 6.925 | 6.925
[5 empty] | 備 註: | [9 empty] | 係數 | 0.6
| B . 限制彎曲 | [13 empty] | 深度 | 9.425 | 9.425
[15 empty] | 係數 | 0.3
4.191561
1
r
|  |  | 2.5 | [11 empty] | 最小模寬 | 21.40175 | 16.05132
[16 empty] | 21 | 16
21
回首页

## U型 彎曲力之計算
U型彎曲之彎曲荷重計算
A.自由彎曲荷重: |  |  | 18.72 | 噸 |  |  | B.限制彎曲荷重: |  |  |  | 101.088 | 噸
自由彎曲能量: |  |  | 76.1225 | Kgf - m |  |  | 限制彎曲能量: |  |  |  | 254.4667 | Kgf - m |  |  | 列印日期 : | 2018-11-07
| A . 自由彎曲 | [7 empty] | B . 限制彎曲
|  |  | 14.4 | [7 empty] | 77.76 |  |  | 材料選擇 : |  | 12 | 碳鋼 0.6-0.8%C |  | 90 |  | 碳鋼 0.6-0.8%C |  | 90
[14 empty] | 1. | 純鋁 | 20 | 8. | 冷軋鋼 (SPCC) | 28
[5 empty] | 3.634066 | [7 empty] | 3.634066 | 2. | 鋁合金 | 45 | 9. | 冷軋鋼 (SPCD) | 45 |  | R=2t | R=3t | R=4t | R=5t | R=6t | R=7t | R=8t | R=10t
|  |  | 0 | [7 empty] | 0 |  |  | 3. | 鎳鋼 | 60 | 10. | 碳鋼 0.1-0.2%C | 45 | r=0.5t | 0.6 | 0.5 | 0.4 | 0.35 | 0.325 | 0.3 | 0.228 | 0.226
| 3.756862 | [7 empty] | 3.756862 |  |  |  |  | 4. | 電解銅 | 35 | 11. | 碳鋼 0.3-0.4%C | 70 | r=1t | 0.5 | 0.4 | 0.35 | 0.325 | 0.3 | 0.228 | 0.226 | 0.224
[14 empty] | 5. | 青銅 (PB) | 60 | 12. | 碳鋼 0.6-0.8%C | 90 | r=1.5t | 0.4 | 0.35 | 0.325 | 0.3 | 0.228 | 0.226 | 0.224 | 0.222
[14 empty] | 6. | 黃銅 (BS) | 50 | 13. | 碳鋼 1.0% C | 130 | r=2t | 0.35 | 0.325 | 0.3 | 0.228 | 0.226 | 0.224 | 0.222 | 0.2
[14 empty] | 7. | 磷青銅 | 70 | 14. | 不銹鋼 (SUS) | 70 | r=3t | 0.325 | 0.3 | 0.228 | 0.226 | 0.224 | 0.222 | 0.2 | 0.18
|  |  | 4.32 | [7 empty] | 23.328 | [8 empty] | 0 | 0.6 | 0.5 | 0.4 | 0.35 | 0.325 | 0.3 | 0.228 | 0.226
|  | L= | 200 | [6 empty] | L= | 200 | [8 empty] | 3.756862 | 0.4
|  | W= | 0 | [6 empty] | W= | 0 | [9 empty] | R=2t | R=3t | R=4t | R=5t | R=6t | R=7t | R=8t | R=10t
[9 empty] | 70 | [10 empty] | r=0.5t | 0.6 | 0.5 | 0.4 | 0.35 | 0.325 | 0.3 | 0.228 | 0.226
[10 empty] | 備 註 : | [9 empty] | r=1t | 0.5 | 0.4 | 0.35 | 0.325 | 0.3 | 0.228 | 0.226 | 0.224
[20 empty] | r=1.5t | 0.4 | 0.35 | 0.325 | 0.3 | 0.228 | 0.226 | 0.224 | 0.222
[20 empty] | r=2t | 0.35 | 0.325 | 0.3 | 0.228 | 0.226 | 0.224 | 0.222 | 0.2
|  | 料厚 | 1 | [16 empty] | r=3t | 0.325 | 0.3 | 0.228 | 0.226 | 0.224 | 0.222 | 0.2 | 0.18
[7 empty] | L= | 200 | [11 empty] | 0 | 0.6 | 0.5 | 0.4 | 0.35 | 0.325 | 0.3 | 0.228 | 0.226
[20 empty] | 3.756862 | 0.4 | 2.16
[20 empty] | 深度 | 8.390929 |  |  | 深度 | 8.390929
|  | W= | 0 |  |  | 外圓角= |  | 1 | [11 empty] | 係數 | 0.63 |  |  | 係數 | 0.3
如折彎處僅為二邊時,請將此邊尺寸值輸入 " 0 "
回首页

## 模具重量估算
模具重量估算
這付模具重量約 |  | 856.6485568 |  | Kgs | [6 empty] | 列印日期 : | 2018-11-07
|  | 上 模 座 |  |  |  | 50
|  | 上墊板 |  | 18 | [7 empty] | 7.7815808 | Kgs
| 主 | 沖 頭 固 定 板 |  | 22 | [5 empty] | 主
| 導 |  |  | 90 |  | 210 |  |  |  | 導
| 柱 | 脫 料 板 |  | 28 | [5 empty] | 柱
[11 empty] | 模板 | 291.4548 | Kgs
|  | 下 模 |  | 32 |  | 閉模高約 | 405
|  | 下 墊 板 |  | 20
|  | 下 模 座 |  |  |  | 50 |  |  | 模座 |  |  | 286.242176 | Kgs
|  | 墊 塊 |  |  |  | 100 |  |  | 墊塊 |  |  | 271.17 | Kgs
[8 empty] | 150 |  | 150
備註:
260
400
|  | 1000 |  |  | 直徑 | 32
1150
回首页

## 取料及材料使用率
圓形下料之取料與材料使用率
[9 empty] | 列印日期: | 2018-11-07
A.多列取料 |  |  | B.單列取料
168.4
[12 empty] | 1.3 | 2.6 | 2.4
[12 empty] | 1.3 | 2.6 | 1.8
[5 empty] | 165.8 |  |  | 2.6 |  |  | 171
[12 empty] | 0.8 | 0 | 0.8
[8 empty] | 2.6 |  |  |  | 0.7 | 0 | 0.6
[6 empty] | 料厚= | 2
[5 empty] | 材料使用率 : |  | 74.98%
備註:
料厚=
列數=
材料使用率 :
回首页

## 捲料沖壓效率
捲料沖壓利用率計算
這料捲重量約 |  | 1165.935 |  | Kgs
這料捲可沖製 |  | 4541.462672 |  | Pcs |  |  |  |  | 列印日期 : | 2018-11-07
備 註 :
[5 empty] | 沖製品送距 |  | 50
[6 empty] | 捲料厚度 | 4
[6 empty] | 捲料寬度 | 160
| 捲料內徑 |  | 508
捲料材質
[6 empty] | 我選擇 | 4
[5 empty] | 1. 鋁 | [5 empty] | 0
[5 empty] | 2. 黃銅 . 青銅 | [5 empty] | 0
[5 empty] | 3. 磷青銅 | [5 empty] | 0
[5 empty] | 4. 冷軋鋼板 | [5 empty] | 7850
[5 empty] | 5. 矽鋼板 | [5 empty] | 0
[5 empty] | 6. 高碳鋼 . 工具鋼 | [5 empty] | 0
| 捲料外徑 |  | 1200 |  | 7. 不銹鋼 | [5 empty] | 0
7850
回首页
Note on L12: 輸入單位為 "mm"
Note on L14: 輸入單位為 "mm"
Note on L16: 輸入單位為 "mm"
Note on F17: 輸入單位為 "mm"
Note on L19: 請選擇正確材料種類 輸入錯誤無法計算重量
Note on F26: 輸入單位為 "mm"

## 引伸胴體毛胚直徑計算 - 1
引伸胴體毛胚直徑計算 -直桶平底
展開之毛胚直徑為: |  |  | 36.97821 | mm |  |  |  | 列印日期: | 2018-11-07
備註 :
| 胴體外徑 | 30.8
[5 empty] | 預留量 | 0
| 胴體璧厚 | 1.1
[5 empty] | 胴體高度 | 5.4
| 內圓角 | 0.5
回首页
Note on E9: 請輸入胴體外徑
Note on J11: 請輸入胴體引伸預留量 一般單邊為 0-5.0 之間
Note on E16: 請輸入胴體壁厚(材料厚度)尺寸
Note on J17: 請輸入胴體高度
Note on E20: 請輸入胴體內圓角 (不含材料厚)

## 引伸胴體毛胚直徑計算 - 2
引伸胴體毛胚直徑計算 - 凸缘平底
展開之毛胚直徑為: |  | 119.0372 | mm |  |  |  | 列印日期: | 2018-11-07
備註 :
|  | 胴體外徑 | 83 |  | 預留量
0
外圓角
| 0.1 | 胴體內徑
79.2
胴體高度
|  | 胴體壁厚 |  | 25
0.4
內圓角
3
回首页
Note on G8: 請輸入胴體凸緣處之外徑尺寸
Note on L9: 請輸入胴體引伸預留量 一般單邊為 2.0 - 8.0 之間
Note on B13: 請輸入胴體外圓角 不含材料厚
Note on F15: 請輸入胴體內徑尺寸
Note on K18: 請輸入胴體高度
Note on F19: 請輸入胴體壁厚(材料厚度)尺寸
Note on F22: 請輸入胴體內圓角 (不含材料厚)

## 引伸胴體毛胚直徑計算 - 3
引伸胴體毛胚直徑計算 -凸缘锥底
展開之毛胚直徑為: |  |  | 75.21303 |  |  | mm |  |  |  | 列印日期: | 2000-10-02
備註 :
| 形狀選擇 |  |  | 2 |  | 帶凸緣胴體
| 1. 無凸緣胴體 |  |  |  | 2. 帶凸緣胴體
|  |  | 預留量 | 1
|  |  | 大徑 | 10 |  |  | 緣寬 | 25
|  |  | 胴體厚 | 1
假設 內圓角接近"0"
|  |  | 小徑 | 33
|  | 斜面長度 |  | 10
* 本計算式以內圓角為"0"之計算法,成品之圓角愈大則展開直徑愈小
回首页
Note on G10: 請輸入預留量,單位為 "mm" 一般在 2.0 - 8.0 之間
Note on G12: 請輸入大徑之內緣尺寸
Note on G21: 請輸入小徑之外緣尺寸
Note on G23: 請依圖示輸入胴體之長度

## 引伸胴體毛胚直徑計算 - 4
引伸胴體毛胚直徑計算 - 直桶球底
展開之毛胚直徑為: |  |  | 82.21896 | mm |  |  | 列印日期: | 2018-11-07
備註 :
|  | 胴體外徑 | 50
預留量
0
| 胴體厚 |  |  |  | 胴體高度
| 1 |  |  |  | 10
r
回首页
Note on I13: 依需要加入預留量 一般為 0-6.0之間
Note on I17: 胴體無高度時請輸入 "0"
Note on F21: r必需為半個球面

## 引伸胴體毛胚直徑計算 - 5
引伸胴體毛胚直徑計算 - 凸缘球底
展開之毛胚直徑為: |  |  | 114.9348 | mm |  |  |  |  | 列印日期: | 2018-11-07
備註 :
|  | 凸緣外徑 | 100
|  | 球內直徑 | 50 |  |  | 預留量 | 3
假設 r< t
料厚
1
回首页

## 引伸胴體毛胚直徑計算 - 6
引伸胴體毛胚直徑計算 - 凸缘圆底
展開之毛胚直徑為: |  | 110.1363 | mm |  |  |  |  | 列印日期: | 2018-11-07
備註 :
凸緣外徑
|  | 100 |  |  | 預留量 | 3
| 假設 r< t |  |  |  | 高度 | 20
|  |  | 料厚 | 1
回首页

## 引伸胴體毛胚直徑計算 - 7
引伸胴體毛胚直徑計算 - 直桶圆底
展開之毛胚直徑為: |  |  |  | 404.3432 |  | mm |  | 列印日期: | 2018-11-07
備註 :
凸緣外徑
162
[5 empty] | 預留量 | 0
胴體厚
3.2
胴體高
200
| 假設 r< t |  | R
[5 empty] | 底高度 | 53
回首页

## 引伸胴體毛胚直徑計算 - 8
引伸胴體毛胚直徑計算 -窝形
展開之毛胚直徑為: |  |  | 165.5778 |  | mm |  | 列印日期: | 2000-10-11
備註 :
球徑
|  | 150 |  | 預留量 | 3
|  |  |  | 高度 | 20
| 料厚 | 2
回首页
Note on C15: 請輸入胴體之圓球內徑
Note on I15: 依需要輸入預留量 一般自 0.0 - 7.0 之間
Note on I18: 請輸入胴體高度
Note on C19: 請輸入胴體料厚

## 角筒體之下料展開計算 - 1
角筒體之下料展開計算 - 小隅半徑,高度低
[8 empty] | 列印日期: | 2018-11-07
24.56
| 0.6 | 100
10
84
| 150 |  |  | 133.12
20.55222
11.4
| 8 |  | 20
| 132.8 |  |  |  | 24.56 |  | 134
183.12
備註:
回首页

## 角筒體之下料展開計算 - 2
角筒體之下料展開計算 - 較大隅半徑
[7 empty] | 列印日期: | 2018-11-07
[9 empty] | X | 0.25 | 0.3 | 0.4 | 0.5 | 0.6
[9 empty] | 0.3 | 1.018 | 1.03 | 1.04 | 1.05 | 1.06
[9 empty] | 0.25 | 1.02 | 1.035 | 1.05 | 1.06 | 1.08
[9 empty] | 0.2 | 1.022 | 1.04 | 1.06 | 1.08 | 1.1
[9 empty] | 0.15 | 1.03 | 1.05 | 1.07 | 1.1 | 1.14
| 0.6 | 40 | [6 empty] | 0.1 | 1.04 | 1.07 | 1.09 | 1.12 | 1.15
[9 empty] | 0.125 | 1.03 | 1.05 | 1.07 | 1.1 | 1.14
| 5 | [7 empty] | 4.040404 | 1.14
|  |  |  | 76.08544 |  |  |  |  | Y | 0.25 | 0.3 | 0.4 | 0.5 | 0.6
| 50 | [7 empty] | 0.3 | 0.01 | 0.04 | 0.06 | 0.08 | 0.1
[9 empty] | 0.25 | 0.02 | 0.05 | 0.07 | 0.1 | 0.12
[5 empty] | 15.48639 |  |  |  | 0.2 | 0.03 | 0.06 | 0.09 | 0.12 | 0.16
[9 empty] | 0.15 | 0.05 | 0.08 | 0.12 | 0.15 | 0.21
|  | 9.9 | [6 empty] | 0.1 | 0.06 | 0.11 | 0.15 | 0.19 | 0.26
[9 empty] | 0.125 | 0.05 | 0.08 | 0.12 | 0.15 | 0.21
| 15 |  | 25.5 | [5 empty] | 4.040404 | 0.21
[9 empty] | l= | 34.05
[9 empty] | Rc= | 13.58455
| 50 |  |  |  |  | 84.74241 |  |  | Re= | 15.48639
[9 empty] | ha= | 1.678797288
[9 empty] | hb= | 1.007278
0.3448276
備註:
回首页

## 彎曲加工展開尺寸計算
彎曲加工展開尺寸計算
| 展開長度為 : |  |  | 346.5665 | mm | [8 empty] | 列印日期 : | 2018-11-07
備註 :
|  | θ |  | B | [7 empty] | B
|  |  | r |  |  | r |  |  |  |  | r
B
|  | A |  |  |  | A | θ |  |  | A
| 1 | Ⅰ | Ⅱ | Ⅲ | 2 | Ⅰ | Ⅱ | Ⅲ | 3 | Ⅰ | Ⅱ | Ⅲ
| A |  |  |  | A | 100 |  |  | A | 68.4
| B |  |  |  | B | 30 |  |  | B | 43.4
| r |  |  |  | r | 10 |  |  | r | 6
| θ |  |  |  | θ | 45 |  |  | 長度 | 121.69604
| 長度 |  |  |  | 長度 | 138.088075
|  | A |  |  |  | A | B |  |  | A
|  |  | B | 2t | [5 empty] | 2t | B
2t
| 4 | Ⅰ | Ⅱ | Ⅲ | 5 | Ⅰ | Ⅱ | Ⅲ | 6 | Ⅰ | Ⅱ | Ⅲ
| A | 10 |  |  | A | 2 |  |  | A
| B | 2 |  |  | B | 5 |  |  | B
| 長度 | 11.73 |  |  | 長度 | 7.54 |  |  | 長度
|  | A |  |  |  | A
|  |  |  | R | [5 empty] | 材料厚 t
0.6
| 7 | Ⅰ | Ⅱ | Ⅲ | 8 | Ⅰ | Ⅱ | Ⅲ
| A | 20 | 20 |  | A
| R | 6 | 6 |  | 長度
| 長度 | 33.7561925 | 33.7561925
回首页

## 引伸貫穿體之引伸率
引伸貫穿體之引伸率
[8 empty] | 列印日期: | 2018-11-07
|  | 初引伸 m1 | 第一再引伸 m2 | 第二再引伸 m3 | 第三再引伸 m4 | 第四再引伸 m5 | 備 註: |  |  |  | m1 | m2 | m3 | m4 | m5
| 建議引伸率 | 0.55 - 0.60 | 0.75 - 0.80 | 0.80 - 0.85 | 0.85 - 0.95 | 0.90 - 0.95 | 1.所有計算值皆為理論值,部份條件假設是完 |  |  | t/D | 0.1268434 | 0.1268434 | 0.1268434 | 0.1268434 | 0.1268434
| 引伸率 d/D | 0.65 | 0.85 | 0.91 | 0.99 | 0.99 | 美的,實際操作時會因材料的微量不同,模具 |  |  | d/D | 0.591608 | 0.3872983 | 0.3 | 0.1 | 0.1
| 胴體直徑 d | 91 |  |  |  |  | 結構的不同,模具與材料表面粗糙度不同,潤 |  |  | 引伸係數 | 0.7184514 | 0.7465208 | 0.6068434 | 0.2868434 | 0.2868434
| 胴體高度 h | 36.64981 |  |  |  |  | 滑不同,而產生不可預期的負荷
| 最小圓角 r | 7.919596 | [7 empty] | 能量係數 | 0.74 | 0.6 | 0.55 | 0.55 | 0.55
| 引伸力 噸 | 25.27929
| 模墊 /壓板 噸 | 1.327548 | [7 empty] | 模墊係數 | 0.2065 | #VALUE! | #VALUE! | #VALUE! | #VALUE!
| 能量 Kg-m | 723.7369
備 註
完 成
| 引 伸 材 料 | 4 | 胴體直徑 d1
| 軟鋼板 |  | 胴體直徑 dn-1
| 40 | Kg/mm2 | 成品直徑 dn
| 最 大 引 伸 速 度 |  |  | 98
| 24 | m/min |  |  | 成品高度 hn
|  | 胴體厚 |  |  | hn-1
2
r1 rn-1 r n 成品圓角
h1
|  |  | 毛胚直徑 D | 140
回首页
Note on C16: 1. 純 鋁 2. 鋁合金 3. 黃 銅 4. 軟鋼板 5. 不銹鋼 6. 馬口鐵

## STD 偏心負荷計算
STD 系列沖床容許偏心負荷計算 - (台盤 4000 x 1600 以內 , 模具 3600 x 1400 以內)
| 偏心量 : | X= | 4.540084 | mm, Y= | 0 | mm
| 實際荷重: | 592.5 | 噸 | 可偏心負荷: | 198.7112 |  | 噸 |  | 列印日期: | 2018-11-07
|  | L= | 1400
198.7112
[6 empty] | X | Y | 4.540084
[5 empty] | 滑快板 | 700 | 500
|  | 1400 |  |  |  | -700 | 500
[6 empty] | -700 | -500
| F1 F3 F n |  |  |  |  | 700 | -500
| F2 F n-1 F n-2 |  |  |  |  | 700 | 500
| 公稱壓力為 | STD | 200 |  | 台盤 | 750 | 750
| 滑塊板左右 | 1400 | 滑塊板前後 | 1000 |  | -750 | 750
| 台盤左右 | 1500 | 台盤前後 | 1500 |  | -750 | -750
| 模具左右 | 1300 | 模具前候 | 850 |  | 750 | -750
| 作用點 | X軸 (mm) | Y軸 (mm) | 負荷 (Kgs) |  | 750 | 750
| F1 | -200 | 0 | 500
| F2 | -180 | 0 | 25000
| F3 | 0 | 0 | 550000 | 模具 | 650 | 425
| F4 | 360 | 0 | 4000 |  | -650 | 425
| F5 | 450 | 0 | 13000 |  | -650 | -425
| F6 |  |  |  |  | 650 | -425
| F7 |  |  |  |  | 650 | 425
F8
| F9 |  |  |  | 備註 :
F10
F11
F12
回首页
Note on D5: 請輸入作用點間距
Note on C14: 請輸入機種別 STD , S2 ,
Note on D14: 請輸入沖床公稱壓力

## G2 偏心負荷計算
G2系列沖床容許偏心負荷計算
| 偏心量 | X= | -211.5266 | mm, Y= | 0 | mm
| 實際荷重 | 161.8 | 噸 | 可偏心荷重 | 185.3151 | 噸 |  |  |  | 列印日期: | 2018-11-07
|  | L= | 1212
185.3151
250
0
|  | 2100 |  |  |  | 0
0
| F1 F3 F n |  |  |  |  | 250
F2 F n-2 F n-1
| 機型為G2- | 250 | C型雙曲軸沖床 |  | X | 211.5266
| 滑塊板左右 | 2100 | 滑塊板前後 | 700 | Y
| 台盤左右 | 2700 | 台盤前後 | 900 | L |  | X | Y
| 模具左右 | 2000 | 模具前後 | 600 | 滑快板 |  | 1050 | 350 | 1000 | 300
| 作用點 | X軸 (mm) | Y軸 (mm) | 負荷 (Kgs) |  |  | -1050 | 350 | -1000 | 300
| F1 | -500 | 0 | 66000 |  |  | -1050 | -350 | -1000 | -300
| F2 | -250 | 0 | 42000 |  |  | 1050 | -350 | 1000 | -300
| F3 | 0 | 0 | 29000 |  |  | 1050 | 350 | 1000 | 300
| F4 | 250 | 0 | 12500 | 台盤 |  | 1350 | 450
| F5 | 500 | 0 | 12300 |  |  | -1350 | 450
| F6 | [5 empty] | -1350 | -450
| F7 | [5 empty] | 1350 | -450
| F8 | [5 empty] | 1350 | 450
| F9 |  |  |  | 備註 :
F10
F11
F12
回首页
Note on C14: 輸入沖床公稱壓力 : 110 , 160 , 200 , 250 ,

## G1 負荷中心計算
G1 系列沖床負荷中心計算
| 偏心量 : | X= | 36 | mm, Y= | 0 | mm
| 實際荷重: | 111.1 | 噸 |  |  |  |  | 列印日期 : | 2018-11-07
160
0
0
160
|  | 700 |  |  |  | 0
| F1 F3 F n | [5 empty] | X | Y
| F2 F n-2 F n-1 |  |  |  | 滑快板 |  | 350 | 290
[7 empty] | -350 | 290
| 機型為G1- | 160 | C型單曲軸沖床 |  |  |  | -350 | -290
| 滑塊板左右 | 700 | 滑塊板前後 | 580 |  |  | 350 | -290
| 台盤左右 | 1250 | 台盤前後 | 760 |  |  | 350 | 290
| 模具左右 | 700 | 模具前候 | 700 | 台盤 |  | 625 | 380
| 作用點 | X軸 (mm) | Y軸 (mm) | 負荷 (Kgs) |  |  | -625 | 380
| F1 | 36 | 0 | 111100 |  |  | -625 | -380
| F2 | [5 empty] | 625 | -380
| F3 | [5 empty] | 625 | 380
| F4 |  |  |  | 模具 |  | 350 | 350
| F5 | [5 empty] | -350 | 350
| F6 | [5 empty] | -350 | -350
| F7 | [5 empty] | 350 | -350
| F8 | [5 empty] | 350 | 350
| F9 |  |  |  | 備註 :
F10
F11
F12
回首页
Note on C14: 輸入沖床公稱壓力: 80 , 110 , 160 , 200 ,

## OCP-N 負荷中心計算
OCP-N 系列沖床負荷中心計算
| 偏心量 : | X= | 22.22222 | mm, Y= | -1.111111 | mm
| 實際荷重: | 90 | 噸 | [8 empty] | 列印日期: |  | 2018-11-07
0
0
0
[6 empty] | X | Y | 0
[5 empty] | 滑快板 | 325 | 235 | 0
|  | 650 |  |  |  | -325 | 235 | 110
[6 empty] | -325 | -235 | 0
| F1 F3 F n |  |  |  |  | 325 | -235 | 0
| F2 F n-2 F n-1 |  |  |  |  | 325 | 235 | 0 | 110
| 機型為OCP- | 110 | N , C型單曲軸沖床 |  | 台盤 | 575 | 300
| 滑塊板左右 | 650 | 滑塊板前後 | 470 |  | -575 | 300
| 台盤左右 | 1150 | 台盤前後 | 600 |  | -575 | -300
| 模具左右 | 550 | 模具前候 | 550 |  | 575 | -300 | 25 | 680 |  | 300 |  | 300 |  | 220
| 作用點 | X軸 (mm) | Y軸 (mm) | 負荷 (Kgs) |  | 575 | 300 | 35 | 800 |  | 400 |  | 360 |  | 250
| F1 | -200 | 10 | 40000 |  |  |  | 45 | 850 |  | 440 |  | 400 |  | 300
| F2 | 200 | -10 | 50000 |  |  |  | 60 | 900 |  | 500 |  | 500 |  | 360
| F3 |  |  |  | 模具 | 275 | 275 | 80 | 1000 |  | 550 |  | 560 |  | 420
| F4 |  |  |  |  | -275 | 275 | 110 | 1150 | 1150 | 600 | 600 | 650 | 650 | 470 | 470
| F5 |  |  |  |  | -275 | -275 | 160 | 1250 |  | 800 |  | 700 |  | 550
| F6 |  |  |  |  | 275 | -275 | 200 | 1400 |  | 820 |  | 850 |  | 630
| F7 |  |  |  |  | 275 | 275 | 260 | 1500 |  | 840 |  | 950 |  | 700
| F8 | [8 empty] | 1150 |  | 600 |  | 650 |  | 470
| F9 |  |  |  | 備註 :
F10
F11
F12
回首页
Note on C14: 輸入沖床公稱壓力 : 25 , 35 , 60 , 80 , 110 , 160 , 200 , 260 , 260 ,

## 新 OCP 負荷中心計算
新OCP 系列沖床負荷中心計算
| 偏心量 : | X= | -33.53293 | mm, Y= | -9.221557 | mm
| 實際荷重: | 50.1 | 噸 | [8 empty] | 列印日期 : |  | 2018-11-07
200
[6 empty] | X | Y
[5 empty] | 滑快板 | 425 | 325
|  | 850 |  |  |  | -425 | 325
[6 empty] | -425 | -325
| F1 F3 F n |  |  |  |  | 425 | -325
| F2 F n-1 |  |  |  |  | 425 | 325 | 200 |  | 1500 |  | 820 |  | 850 |  | 650
[8 empty] | 45 | 850 |  | 360 |  | 430 |  | 350
| 機型為OCP- | 200XL | , C型單曲軸沖床 |  | 台盤 | 750 | 410 | 45L | 850 |  | 440 |  | 430 |  | 350
| 滑塊板左右 | 850 | 滑塊板前後 | 650 |  | -750 | 410 | 60H | 900 |  | 400 |  | 500 |  | 400
| 台盤左右 | 1500 | 台盤前後 | 820 |  | -750 | -410 | 60L | 900 |  | 520 |  | 500 |  | 400
| 模具左右 | 600 | 模具前後 | 600 |  | 750 | -410 | 80H | 1000 |  | 460 |  | 560 |  | 460
| 作用點 | X軸 (mm) | Y軸 (mm) | 負荷 (Kgs) |  | 750 | 410 | 80L | 1000 |  | 600 |  | 560 |  | 460
| F1 | -200 | 10 | 10000 |  |  |  | 110H | 1150 |  | 520 |  | 650 |  | 520
| F2 | -100 | -50 | 12000 |  |  |  | 110L | 1150 |  | 680 |  | 650 |  | 520
| F3 | 0 | 20 | 13000 | 模具 | 300 | 300 | 160H | 1250 |  | 600 |  | 700 |  | 580
| F4 | 100 | -15 | 15000 |  | -300 | 300 | 160L | 1250 |  | 760 |  | 700 |  | 580
| F5 | 200 | 30 | 100 |  | -300 | -300 | 160XL | 1350 |  | 760 |  | 700 |  | 580
| F6 |  |  |  |  | 300 | -300 | 200H | 1400 |  | 680 |  | 850 |  | 650
| F7 |  |  |  |  | 300 | 300 | 200L | 1400 |  | 820 |  | 850 |  | 650
| F8 | [6 empty] | 200XL | 1500 | 1500 | 820 | 820 | 850 | 850 | 650 | 650
| F9 |  |  |  | 備註 :
F10
F11
F12
回首页
Note on C14: 輸入沖床機型 : 45S , 45H , 45L , 60S , 60H , 60L , 80S , 80H , 80L , 110S , 110H , 110L , 160S , 160H , 160L , 160XL , 200S , 200H , 200L , 200XL ,

## 沖壓工程規劃 - 模具
沖壓工程規劃 - 模具 (3000mm x 800mm 以內)
|  |  |  | 沖壓工程排列示意圖 | [13 empty] | 列印日期 : |  | 2018-11-07
名 稱 |  | 數 據
素 材 寬 (X) |  | 41.7 |  |  | 378.5 | 100.85 | 378.5 | 35.85 | 328.5 | 50.85 | -298.5 | 20.85 | -236.8 | 20.85 | -175.1 | 20.85 | -113.4 | 20.85 | -51.7 | 20.85
素 材 長 (Y) |  | 41.7 |  |  | -378.5 | 100.85 | -378.5 | 35.85 | -328.5 | 50.85 | -256.8 | 20.85 | -195.1 | 20.85 | -133.4 | 20.85 | -71.7 | 20.85 | -10 | 20.85
工 程 數 (S) |  | 10 |  |  | -378.5 | -100.85 | -378.5 | -35.85 | -328.5 | -50.85 | -256.8 | -20.85 | -195.1 | -20.85 | -133.4 | -20.85 | -71.7 | -20.85 | -10 | -20.85
工程間距 (G) |  | 20 |  |  | 378.5 | -100.85 | 378.5 | -35.85 | 328.5 | -50.85 | -298.5 | -20.85 | -236.8 | -20.85 | -175.1 | -20.85 | -113.4 | -20.85 | -51.7 | -20.85
材料邊距 |  | 15 |  |  | 378.5 | 100.85 |  |  | 328.5 | 50.85 | -298.5 | 20.85 | -236.8 | 20.85 | -175.1 | 20.85 | -113.4 | 20.85 | -51.7 | 20.85
材料寬度 |  | 41.7 |  |  | 4.5 | 20.85 |  | 20.85 |  |  | -4.5 |  | -3.5 |  | -2.5 |  | -1.5 |  | -0.5
模塊預留 (X) |  | 30
模塊預留 (Y) |  | 30 |  |  | 10 | 20.85 | 71.7 | 20.85 | 133.4 | 20.85 | 195.1 | 20.85 | 256.8 | 20.85
模塊寬度 (X) |  | 597 |  |  | 51.7 | 20.85 | 113.4 | 20.85 | 175.1 | 20.85 | 236.8 | 20.85 | 298.5 | 20.85
模塊長度 (Y) |  | 101.7 |  |  | 51.7 | -20.85 | 113.4 | -20.85 | 175.1 | -20.85 | 236.8 | -20.85 | 298.5 | -20.85
模座預留 (X) |  | 50 |  |  | 10 | -20.85 | 71.7 | -20.85 | 133.4 | -20.85 | 195.1 | -20.85 | 256.8 | -20.85
模座預留 (Y) |  | 50 |  |  | 10 | 20.85 | 71.7 | 20.85 | 133.4 | 20.85 | 195.1 | 20.85 | 256.8 | 20.85
模座寬度 (X) |  | 697 |  |  | 0.5 |  | 1.5 |  | 2.5 |  | 3.5 |  | 4.5
模座長度 (Y) |  | 201.7
荷重中心 (X) |  | -69.04524 |  | 100 | 100 | 500 | 500 | 100 | 700 | 100 | 0 | 0 | 0 | 0
荷重中心 (Y) |  | 0 |  | -277.65 | -215.95 | -154.25 | -92.55 | -30.85 | 30.85 | 92.55 | 154.25 | 215.95 | 277.65 | 0
累計荷重 (P) |  | 2.1 |  | 0 | 0 | 0 | 0 | 0 | 0 | 0 | 0 | 0 | 0 | 0
閉模高度 |  | 355 |  | -277.65 | -215.95 | -154.25 | -92.55 | -30.85 | 30.85 | 92.55
|  |  |  | 0 | 0 | 0 | 0 | 0 | 0 | 0
工程名稱 | 第一工程 |  | 第二工程 |  | 第三工程 |  | 第四工程 |  | 第五工程 |  | 第六工程 |  | 第七工程 |  | 第八工程 |  | 第九工程 |  | 第十工程
負荷點 | P | 100 | P | 100 | P | 500 | P | 500 | P | 100 | P | 700 | P | 100 | P |  | P |  | P
| X | -277.65 | X | -215.95 | X | -154.25 | X | -92.55 | X | -30.85 | X | 30.85 | X | 92.55 | X | 154.25 | X | 215.95 | X | 277.65
| Y |  | Y |  | Y |  | Y |  | Y |  | Y |  | Y |  | Y |  | Y |  | Y
工程內容 | p | 沖孔加工 | E | 凸緣加工 | c | 切斷加工 | m | 壓印加工 | b | 彎曲加工 | c | 切斷加工
沖壓工程規劃 - 模具 (3000mm x 800mm 以內)
|  |  |  | 模具結構及重量估算 | [13 empty] | 列印日期 : |  | 2018-11-07
|  |  |  | 上 模 座 | [5 empty] | 50
|  |  |  | 上墊板 |  |  | 18 | [8 empty] | 主
|  |  |  | 沖 頭 固 定 板 |  |  | 22 |  |  | 210 | [5 empty] | 導
[7 empty] | 90 | [8 empty] | 柱
|  |  |  | 脫 料 板 |  |  | 28 | [6 empty] | 29.0299744
模高 =355
|  |  |  | 下 模板 |  |  | 32 | [6 empty] | 68.06019 |  |  |  | 模板
|  |  |  | 下 墊 板 |  |  | 20
|  |  |  | 下 模 座 | [5 empty] | 90 |  |  |  | 111.4703 |  | 模座
|  |  |  | 墊 塊 | [5 empty] | 10 |  |  |  | 8.21763 |  | 墊塊
75
[14 empty] | 模具重量約 |  |  |  | 216.7781 |  | Kgs
|  | 50 |  |  |  | 30 |  |  |  | 101.7
|  |  |  | 30 | [7 empty] | 201.7
[6 empty] | 50 | [7 empty] | 備 註 :
|  |  |  | 597 |  |  |  |  | 外徑 | 58
697
回首页
Note on B28: B - Blanjing 彎曲加工 C - Cutting 切斷加工 / 落料加工 D - Drawing 引伸加工 E - Embossing 凸緣加工 F - Forming 成形加工 M - Marking 壓印加工 P - Piercing 沖孔加工 T - Trimming 整型加工
Note on D28: B - Blanjing 彎曲加工 C - Cutting 切斷加工 / 落料加工 D - Drawing 引伸加工 E - Embossing 凸緣加工 F - Forming 成形加工 M - Marking 壓印加工 P - Piercing 沖孔加工 T - Trimming 整型加工
Note on F28: B - Blanjing 彎曲加工 C - Cutting 切斷加工 / 落料加工 D - Drawing 引伸加工 E - Embossing 凸緣加工 F - Forming 成形加工 M - Marking 壓印加工 P - Piercing 沖孔加工 T - Trimming 整型加工
Note on H28: B - Blanjing 彎曲加工 C - Cutting 切斷加工 / 落料加工 D - Drawing 引伸加工 E - Embossing 凸緣加工 F - Forming 成形加工 M - Marking 壓印加工 P - Piercing 沖孔加工 T - Trimming 整型加工
Note on J28: B - Blanjing 彎曲加工 C - Cutting 切斷加工 / 落料加工 D - Drawing 引伸加工 E - Embossing 凸緣加工 F - Forming 成形加工 M - Marking 壓印加工 P - Piercing 沖孔加工 T - Trimming 整型加工
Note on L28: B - Blanjing 彎曲加工 C - Cutting 切斷加工 / 落料加工 D - Drawing 引伸加工 E - Embossing 凸緣加工 F - Forming 成形加工 M - Marking 壓印加工 P - Piercing 沖孔加工 T - Trimming 整型加工
Note on N28: B - Blanjing 彎曲加工 C - Cutting 切斷加工 / 落料加工 D - Drawing 引伸加工 E - Embossing 凸緣加工 F - Forming 成形加工 M - Marking 壓印加工 P - Piercing 沖孔加工 T - Trimming 整型加工
Note on P28: B - Blanjing 彎曲加工 C - Cutting 切斷加工 / 落料加工 D - Drawing 引伸加工 E - Embossing 凸緣加工 F - Forming 成形加工 M - Marking 壓印加工 P - Piercing 沖孔加工 T - Trimming 整型加工
Note on R28: B - Blanjing 彎曲加工 C - Cutting 切斷加工 / 落料加工 D - Drawing 引伸加工 E - Embossing 凸緣加工 F - Forming 成形加工 M - Marking 壓印加工 P - Piercing 沖孔加工 T - Trimming 整型加工
Note on T28: B - Blanjing 彎曲加工 C - Cutting 切斷加工 / 落料加工 D - Drawing 引伸加工 E - Embossing 凸緣加工 F - Forming 成形加工 M - Marking 壓印加工 P - Piercing 沖孔加工 T - Trimming 整型加工
Note on V28: B - Blanjing 彎曲加工 C - Cutting 切斷加工 / 落料加工 D - Drawing 引伸加工 E - Embossing 凸緣加工 F - Forming 成形加工 M - Marking 壓印加工 P - Piercing 沖孔加工 T - Trimming 整型加工
Note on B29: B - Blanjing 彎曲加工 C - Cutting 切斷加工 / 落料加工 D - Drawing 引伸加工 E - Embossing 凸緣加工 F - Forming 成形加工 M - Marking 壓印加工 P - Piercing 沖孔加工 T - Trimming 整型加工
Note on B30: B - Blanjing 彎曲加工 C - Cutting 切斷加工 / 落料加工 D - Drawing 引伸加工 E - Embossing 凸緣加工 F - Forming 成形加工 M - Marking 壓印加工 P - Piercing 沖孔加工 T - Trimming 整型加工

## 機械手連線工程規劃
機械手連線工程規劃 —
[11 empty] | — | OCP |  | - 260 | 8 | 台機連線 | [12 empty] | 列印日期 : |  | 2018-11-07
成 品 尺 寸 |  |  |  |  | 沖 床 | [5 empty] | 機 械 手 單 元 | [13 empty] | 料 架 |  |  |  |  | 備註 | 以成品面積為考量之規劃
最大 | W: | 950 |  | mm | 機台數 : |  |  | 8 |  | 台 | 送距 : |  | 2000 |  | mm | 驅動單元置於第 |  |  |  |  | 8 | 工程之後 |  |  | 型式 : |  | N | 三合一NC送料機
| L: | 200 |  | mm | 沖壓力 : |  |  | 260 |  | 噸 | 上揚 : |  | 75 |  | mm | 攻牙機置於第 |  |  |  |  | 5 | 工程之後 |  |  | 方向 : |  | O | 由外向內送料
最小 | W: | 712.5 |  | mm | 外型 | W : |  | 1850 |  | mm | 方向 : |  | R | 左←右 | [7 empty] | 工程之後 |  |  | 資訊 | 標準行程沖床可用
| L: | 150 |  | mm |  | L : |  | 2800 |  | mm | 夾持 : |  | M | 磁 鐵 |  | 翻轉機構置於第 |  |  |  |  | 3 | 工程之後
高 | H: | 50 |  | mm | 行程長 : |  |  | 250 |  | mm | 荷重 : |  | 4.4802 |  | Kg | [6 empty] | 工程之後
|  |  | 260 |  |  |  | -3.5 | -3 | -2.5 | -2 | -1.5 | -1 | -0.5 | 0 | 0.5 | 1 | 1.5 | 2 | 2.5 | 3 | 3.5
|  |  | 260 | 160 |  |  | 1 |  | 1 |  | 1 |  | 1 |  | 1 |  | 1 |  | 1 |  | 1
|  |  | 60 | 270 | 2 |  | 3.5 |  | 2.5 |  | 1.5 |  | 0.5 |  | 0.5 |  | 1.5 |  | 2.5 |  | 3.5
|  |  | 0.7 | 250
[5 empty] | 1.85 | 0.925 | -12.55 | 3.8 | -8.7 | 3.8 | -4.85 | 3.8 | -1 | 3.8 | 2.85 | 3.8 | 6.7 | 3.8 | 10.55 | 3.8 | 14.4 | 3.8
[5 empty] | 2.8 | 1 | -14.4 | 3.8 | -10.55 | 3.8 | -6.7 | 3.8 | -2.85 | 3.8 | 1 | 3.8 | 4.85 | 3.8 | 8.7 | 3.8 | 12.55 | 3.8
[7 empty] | -14.4 | 1 | -10.55 | 1 | -6.7 | 1 | -2.85 | 1 | 1 | 1 | 4.85 | 1 | 8.7 | 1 | 12.55 | 1
[7 empty] | -12.55 | 1 | -8.7 | 1 | -4.85 | 1 | -1 | 1 | 2.85 | 1 | 6.7 | 1 | 10.55 | 1 | 14.4 | 1
[7 empty] | -12.55 | 3.8 | -8.7 | 3.8 | -4.85 | 3.8 | -1 | 3.8 | 2.85 | 3.8 | 6.7 | 3.8 | 10.55 | 3.8 | 14.4 | 3.8
[5 empty] | 0.95 | 0.475 | -13 | 1.5 | -9.15 | 1.5 | -5.3 | 1.5 | -1.45 | 1.5 | 2.4 | 1.5 | 6.25 | 1.5 | 10.1 | 1.5 | 13.95 | 1.5
[5 empty] | 0.2 | 0.1 | -13.95 | 1.5 | -10.1 | 1.5 | -6.25 | 1.5 | -2.4 | 1.5 | 1.45 | 1.5 | 5.3 | 1.5 | 9.15 | 1.5 | 13 | 1.5
[6 empty] | 1.3 | -13.95 | 1.3 | -10.1 | 1.3 | -6.25 | 1.3 | -2.4 | 1.3 | 1.45 | 1.3 | 5.3 | 1.3 | 9.15 | 1.3 | 13 | 1.3
[7 empty] | -13 | 1.3 | -9.15 | 1.3 | -5.3 | 1.3 | -1.45 | 1.3 | 2.4 | 1.3 | 6.25 | 1.3 | 10.1 | 1.3 | 13.95 | 1.3
[7 empty] | -13 | 1.5 | -9.15 | 1.5 | -5.3 | 1.5 | -1.45 | 1.5 | 2.4 | 1.5 | 6.25 | 1.5 | 10.1 | 1.5 | 13.95 | 1.5
[8 empty] | -11.075 | 1.5 | -7.225 | 1.5 | -3.375 | 1.5 | 0.475 | 1.5 | 4.325 | 1.5 | 8.175 | 1.5 | 12.025 | 1.5
[8 empty] | -12.025 | 1.5 | -8.175 | 1.5 | -4.325 | 1.5 | -0.475 | 1.5 | 3.375 | 1.5 | 7.225 | 1.5 | 11.075 | 1.5
[8 empty] | -12.025 | 1.3 | -8.175 | 1.3 | -4.325 | 1.3 | -0.475 | 1.3 | 3.375 | 1.3 | 7.225 | 1.3 | 11.075 | 1.3
[8 empty] | -11.075 | 1.3 | -7.225 | 1.3 | -3.375 | 1.3 | 0.475 | 1.3 | 4.325 | 1.3 | 8.175 | 1.3 | 12.025 | 1.3
[8 empty] | -11.075 | 1.5 | -7.225 | 1.5 | -3.375 | 1.5 | 0.475 | 1.5 | 4.325 | 1.5 | 8.175 | 1.5 | 12.025 | 1.5
[5 empty] | 1.25 | 0.625 |  |  | -10.925 | 1.6 | -7.075 | 1.6 | -3.225 | 1.6 | 0.625 | 1.6 | 4.475 | 1.6 | 8.325 | 1.6 | 12.175 | 1.6
[5 empty] | 0.4 | 0.2 |  |  | -12.175 | 1.6 | -8.325 | 1.6 | -4.475 | 1.6 | -0.625 | 1.6 | 3.225 | 1.6 | 7.075 | 1.6 | 10.925 | 1.6
[6 empty] | 1.2 |  |  | -12.175 | 1.2 | -8.325 | 1.2 | -4.475 | 1.2 | -0.625 | 1.2 | 3.225 | 1.2 | 7.075 | 1.2 | 10.925 | 1.2
[9 empty] | -10.925 | 1.2 | -7.075 | 1.2 | -3.225 | 1.2 | 0.625 | 1.2 | 4.475 | 1.2 | 8.325 | 1.2 | 12.175 | 1.2
[6 empty] | 1.15 |  |  | -10.925 | 1.6 | -7.075 | 1.6 | -3.225 | 1.6 | 0.625 | 1.6 | 4.475 | 1.6 | 8.325 | 1.6 | 12.175 | 1.6
[5 empty] | 1.25 | 0.625 | 4.475 | 1.2 |  |  |  | 1.15 | 0.575 | -3.275 | 1.15 |  |  |  | 1.35 | 0.675 | -14.725 | 2 | -15.325 | 1.8
[5 empty] | 0.5 | 0.25 | 3.225 | 1.2 |  |  |  | 0.6 | 0.3 | -4.425 | 1.15 |  |  |  | 0.6 | 0.3 | -16.075 | 2 | 15.325 | 1.8
[5 empty] | 1 |  | 3.225 | 0.7 |  |  |  | -1 |  | -4.425 | 0.55 |  |  |  | -4 |  | -16.075 | 2.6
[5 empty] | -1 | 1 | 4.475 | 0.7 |  |  |  | 1 | -1 | -3.275 | 0.55 |  |  |  | 4 | -4 | -14.725 | 2.6
[7 empty] | 4.475 | 1.2 | [5 empty] | -3.275 | 1.15 | [5 empty] | -14.725 | 2
[5 empty] | 1.25 | 0.625 | 0 | 0 | 0 | 0 | 0 | 0 | 0 | 0
[5 empty] | 0.7 | 0.35 | 0 | 0 | 0 | 0 | 0 | 0 | 0 | 0
[6 empty] | 1.05 | 0 | 0 | 0 | 0 | 0 | 0 | 0 | 0
[5 empty] | 4 |  | 0 | 0 | 0 | 0 | 0 | 0 | 0 | 0
[5 empty] | -4 | 4 | 0 | 0 | 0 | 0 | 0 | 0 | 0 | 0
X+
回首页
Note on I4: 輸入沖床數 最少 2 最多 8
Note on I5: 請輸入沖床公稱壓力 60 , 80 , 110 , 160 , 200 , 260 ,
Note on N6: 請輸入機械手作動方向 R 由左 ← 右 L 由左 → 右
Note on N7: 請輸入機械手夾持方式 M 磁鐵 V 真空 U 真空&磁鐵